## Modèle de durée de vie
Noms :
Groupe :
Date :
Loi d'usure des outils de coupe
Plan d'essai complet - COM : XC48 - Plaquette Sandvik SNMG120408-SMR H13A
1) Plan d'expérience
[7 empty] | Résultats expérimentaux |  | Résultats modèle P.expé |  |  | Résultats modèle Taylor
N° Essai | Plan partiel |  |  | Vc | f | ap | TVB=0,3mm | ln(T) | ln(TPE) | Tth | Tth | TTaylor | TTaylor
| Vc | f | ap | m/min | mm/tr | mm | min |  |  | Eff. moyens | Erreur | Taylor | erreur
1 | 1 | 1 | 1 | 125 | 0.15 | 0.5 | 16.66667 |  | #DIV/0!
2 | 1 | 2 | 2 | 125 | 0.25 | 1 | 3.916667
3 | 1 | 3 | 3 | 125 | 0.4 | 2 | 1.983333
4 | 2 | 1 | 2 | 160 | 0.15 | 1
5 | 2 | 2 | 3 | 160 | 0.25 | 2 | 1.033333
6 | 2 | 3 | 1 | 160 | 0.4 | 0.5 | 1.733333
7 | 3 | 1 | 3 | 200 | 0.15 | 2 | 0.54
8 | 3 | 2 | 1 | 200 | 0.25 | 0.5 | 1
9 | 3 | 3 | 2 | 200 | 0.4 | 1 | 0.55
Moyenne :
2) Calcul des effets moyens des conditions de coupe
Niveau | ln(Vc) | ln(f) | ln(ap) |  | Effet de Vc | Effet de f | Effet de ap
1 |  |  |  |  | #DIV/0!
2
3
Coefficients des droites de régression : |  |  |  | a
Effet moyen de x = a ln(x) + b |  |  |  | b
3) Graphe des effets moyens
4) Coefficients du modèle de Taylor
K | 1000000 | n | -4 | m | -2 | l | -1
Note on H15: Essai à réaliser
Note on A58: Valeurs à déterminer expérimentalement

## Évolution de l'usure
Noms :
Groupe :
Date :
Loi d'usure des outils de coupe
Essai n°4 - COM : XC48 - Plaquette Sandvik SNMG120408-SMR H13A
1) Conditions de coupe
N° Essai | Vc | f | ap
| m/min | mm/tr | mm
4 | 160 | 0.15 | 1
2) Évolution de l'usure frontale
Temps d'usinage |  | VB | Erreur sur la mesure de VB
s | min | mm | mm
0 | 0 | 0
10 | 0.1666667 | 0.1
20 | 0.3333333 | 0.13
30 | 0.5 | 0.17
40 | 0.6666667 | 0.19
50 | 0.8333333 | 0.21
60 | 1 | 0.24
70 | 1.166667 | 0.27
80 | 1.333333 | 0.28
90 | 1.5 | 0.31
0
0
0
0
0
0
0
0
0
0
0
0
0
0
0
0
0
0
0
0
0
0
0

## Données matériau
Ordres de grandeur de quelques propriétés mécaniques du matériau usiné
Source : http://www.matweb.com/ - Sept. 2012
XC48
Module d’Young | 190-210 | GPa
Limite élastique | 485-585 | MPa
Limite à la rupture | 515-655 | MPa

## Optimisation de l'usinage
CARACTERISTIQUES DE LA PIECE |  |  | RESULTATS D'OPTIMISATION
Diamètre usiné équivalent | 46 | mm | Critère d'optimisation | COUT MINI | PROD MAXI | DUREE IMP | UNITE
Longueur à usiner équivalente | 120 | mm | Durée de l'outil | 2.206216 | 0.99 | 15 | minute
|  |  | Vitesse de coupe | 56.33585 | 68.83163 | 34.88784 | m/min
DONNEES ECONOMIQUES |  |  | Durée de l'usinage | 2.052168 | 1.679615 | 3.31378 | min/pièce
coût minute de la machine | 3.33 | €/min
coût outil par arête active | 1.35 | € | Coût de l'usinage | 6.833718 | 5.593116 | 11.03489 | €/pièce
Temps annexe | 0.38 | min | Coût d'outillage | 1.255737 | 2.290383 | 0.2982402 | €/pièce
Temps de changement d'outil | 0.33 | min | Coût changement d'arête | 1.02217 | 1.864372 | 0.2427675 | €/pièce
|  |  | Coûts annexes | 1.2654 | 1.2654 | 1.2654 | €/pièce
CONDITIONS DE COUPE |  |  | Coût global | 10.37702 | 11.01327 | 12.84129 | €/pièce
profondeur de passe | 2 | mm
avance par tour | 0.15 | mm/tr | Production horaire | 21.9048 | 22.90526 | 15.92914 | pièce / h
|  |  | Nb de pièces/outil | 1.075066 | 0.589421 | 4.526553 | pièce/outil
LOI D'USURE DE L'OUTIL
Modèle de Taylor obtenu
constante | K | 1000000
exposant ap | l | -1
exposant f | m | -2
exposant Vc | n | -4
DUREE OUTIL IMPOSEE
durée imposée | 15 | minutes

## CalculPourGraphe (hidden)
VC min | 10 | VC | T | tu | Ca | Cu | Co | Cc | Cg | Q
VC moy | 68.83163 | 10 | 2222.222 | 11.56106 | 1.2654 | 38.49833 | 0.007023345 | 0.005717002 | 39.77647 | 5.023957
VC max | 137.6633 | 16.38316 | 308.4583 | 7.056672 | 1.2654 | 23.49872 | 0.03088426 | 0.02513979 | 24.82014 | 8.059943
Dvc | 6.383163 | 22.76633 | 82.72097 | 5.078141 | 1.2654 | 16.91021 | 0.08287487 | 0.06746014 | 18.32594 | 10.9521
|  | 29.14949 | 30.77965 | 3.966128 | 1.2654 | 13.20721 | 0.173955 | 0.1415993 | 14.78816 | 13.67163
C=K.ap^l.f^m | 22222222.2 | 35.53265 | 13.94045 | 3.253644 | 1.2654 | 10.83464 | 0.3150844 | 0.2564787 | 12.6716 | 16.16961
|  | 41.91582 | 7.19906 | 2.758162 | 1.2654 | 9.184679 | 0.5172229 | 0.4210195 | 11.38832 | 18.37901
|  | 48.29898 | 4.083529 | 2.393645 | 1.2654 | 7.970838 | 0.7913304 | 0.6441429 | 10.67171 | 20.22189
0 |  | 54.68214 | 2.485452 | 2.11423 | 1.2654 | 7.040385 | 1.148367 | 0.9347704 | 10.38892 | 21.62208
|  | 61.06531 | 1.59812 | 1.893229 | 1.2654 | 6.304453 | 1.599291 | 1.301823 | 10.47097 | 22.52111
|  | 67.44847 | 1.07374 | 1.714058 | 1.2654 | 5.707814 | 2.155065 | 1.754223 | 10.8825 | 22.89332
|  | 73.83163 | 0.7478553 | 1.565868 | 1.2654 | 5.214341 | 2.826646 | 2.30089 | 11.60728 | 22.75463
|  | 80.2148 | 0.5367469 | 1.441263 | 1.2654 | 4.799405 | 3.624995 | 2.950746 | 12.64055 | 22.16171
|  | 86.59796 | 0.3951453 | 1.335027 | 1.2654 | 4.44564 | 4.561072 | 3.712713 | 13.98482 | 21.20175
|  | 92.98112 | 0.2973092 | 1.243377 | 1.2654 | 4.140446 | 5.645837 | 4.595711 | 15.64739 | 19.97689
|  | 99.36429 | 0.227964 | 1.163503 | 1.2654 | 3.874464 | 6.890249 | 5.608663 | 17.63878 | 18.58859
|  | 105.7474 | 0.1777084 | 1.093271 | 1.2654 | 3.640592 | 8.305269 | 6.760489 | 19.97175 | 17.12599
|  | 112.1306 | 0.1405694 | 1.031035 | 1.2654 | 3.433347 | 9.901855 | 8.06011 | 22.66071 | 15.65971
|  | 118.5138 | 0.1126451 | 0.9755036 | 1.2654 | 3.248427 | 11.69097 | 9.516448 | 25.72124 | 14.24063
|  | 124.8969 | 0.09132303 | 0.9256481 | 1.2654 | 3.082408 | 13.68357 | 11.13842 | 29.1698 | 12.90178
|  | 131.2801 | 0.07481555 | 0.8806408 | 1.2654 | 2.932534 | 15.89061 | 12.93496 | 33.02351 | 11.66178
|  | 137.6633 | 0.061875 | 0.8398073 | 1.2654 | 2.796558 | 18.32307 | 14.91498 | 37.3 | 10.52857