## Données expérimentales
Résultats des essais de flexion 3 points
S - // - 0°		S – X - 45°		S - // - 90°		LD - // - 0°		LD – X - 45°		LD - // - 90°
déplacement (mm)	Force (N)	déplacement (mm)	Force (N)	déplacement (mm)	Force (N)	déplacement (mm)	Force (N)	déplacement (mm)	Force (N)	déplacement (mm)	Force (N)
0	0	0	0	0	0	0	0	0	0	0	0

## Graphique
Flexion 3 points : F-δ
déplacement(mm)
Force (N)

## Modèle théorie des poutres
	Cas poutre pleine	Cas poutre creuse		Matériau	Fortus ABSplus-430 (épaisseur couche 0.178mm)
Géométrie poutre				Module d’Young (MPa)	2200
Largeur B (mm)	10	10		Contrainte à rupture ABS par traction par flexion XZ (MPa)	58
Épaisseur couche externe section e (mm)	0,508	0,508		Contrainte à rupture ABS par traction par flexion ZX (MPa)	35
Rapport B/H	0,75	0,75		Contrainte à rupture ABS par traction (MPa)	33
Hauteur H (mm)	7,5	7,5		https://www.stratasys.com/-/media/fortus-ms-absplus-p430-01-13-web.pdf
Moment quadratique section(mm⁴)	351,5625	147,474478389205
Longueur entre appui (mm)	100	100

Résultats du dimensionnement en flexion 3 points
FDM
Raideur (N/mm)	37,125	15,5733049179
Effort à rupture XZ (N)	217,5	91,2375439634548
Effort à rupture ZX (N)	131,25	55,0571385986365
Déplacement à rupture (mm) XZ	5,85858585858586	5,85858585858586
Déplacement à rupture (mm) ZX	3,53535353535354	3,53535353535354

Données à tracer
Fortus ABSplus-430 XZ (ep couche 0.178mm) Section Pleine
déplacement (mm)	Force (N)
0	0
5,85858585858586	217,5
Fortus ABSplus-430 XZ (ep couche 0.178mm) Section creuse
déplacement (mm)	Force (N)
0	0
5,85858585858586	91,2375439634548
Fortus ABSplus-430 ZX (ep couche 0.178mm) Section Pleine
déplacement (mm)	Force (N)
0	0
3,53535353535354	131,25
Fortus ABSplus-430 ZX (ep couche 0.178mm) Section creuse
déplacement (mm)	Force (N)
0	0
3,53535353535354	55,0571385986365