## Résultats expérimentaux
Noms :
Groupe :
Date :
Rugosité des surfaces usinées en tournage
1) Influence de la vitesse de coupe
f = | 0.2 | mm/tr | ap = | 0.5 | mm | rε = | 0.8 | mm | Ø = |  | mm |  | κ'= | 5 | ° | 0.08726646 | rad
Surface | Vc | N | Génératrice 1 |  |  |  | Génératrice 2 |  |  |  | Génératrice 3 |  |  |  | Moyennes |  |  |  | Ecart type |  |  | Rtth1 | Rtth2 | Remarques/Observations usinage et copeau et cohérence du profil de rugsoité avec le modèle de rugosité théorique
|  |  | Ra | Rz | Rsm | λc | Ra | Rz | Rsm | λc | Ra | Rz | Rsm | λc | Ra | Rz | Rsm | (Rsm - f) / f | Ra | Rz | Rsm
n° | m/min | tr/min | µm | µm | mm | mm | µm | µm | mm | mm | µm | µm | mm | mm | µm | µm | mm | % | µm | µm | mm | µm | µm
1 | 30 | #DIV/0! | [12 empty] | #DIV/0! | #DIV/0! | #DIV/0! | #DIV/0! | #DIV/0! | #DIV/0! | #DIV/0! | 6.25 | 5.933335
2 | 70 | #DIV/0! | [12 empty] | #DIV/0! | #DIV/0! | #DIV/0! | #DIV/0! | #DIV/0! | #DIV/0! | #DIV/0! | 6.25 | 5.933335
3 | 150 | #DIV/0! | [12 empty] | #DIV/0! | #DIV/0! | #DIV/0! | #DIV/0! | #DIV/0! | #DIV/0! | #DIV/0! | 6.25 | 5.933335
4 | 300 | #DIV/0! | [12 empty] | #DIV/0! | #DIV/0! | #DIV/0! | #DIV/0! | #DIV/0! | #DIV/0! | #DIV/0! | 6.25 | 5.933335
5 | 400 | #DIV/0! | [12 empty] | #DIV/0! | #DIV/0! | #DIV/0! | #DIV/0! | #DIV/0! | #DIV/0! | #DIV/0! | 6.25 | 5.933335
2) Influence de l'avance et du rayon d'outil
Vc = | 400 | m/min | ap = | 0.5 | mm | N = |  | tr/min | Ø = |  | mm |  | κ'= | 5 | ° | 0.08726646 | rad
Surface | rε | f | Moyennes |  |  |  | Ecart type |  |  | Rtth1 | Rtth2 | Remarques/Observations usinage et copeau
|  |  | Ra | Rz | Rsm | (Rsm - f) / f | Ra | Rz | Rsm
n° | mm | mm/tr | µm | µm | mm | % | µm | µm | mm | µm | µm
1 | 0.4 | 0.4 | 3.815556 | 16.03 | 0.4005911 | 0.1477778 | 0.6017913 | 1.840068 | 0.008033795 | 50 | 22.0172
2 |  | 0.2 | 1.808889 | 8.951111 | 0.1905189 | -4.740556 | 0.4034986 | 1.122146 | 0.01933431 | 12.5 | 8.707583
3 |  | 0.1 | 0.6166667 | 0.4719075 | 0.09190333 | -8.096667 | 0.09852242 | 0.4719075 | 0.01786974 | 3.125 | 2.966667
4 |  | 0.05 | 0.5166667 | 3.246667 | 0.05237833 | 4.756667 | 0.3385656 | 1.572675 | 0.008356383 | 0.78125 | 0.7313101
5 |  | 0.025 | 0.9871429 | 5.958571 | 0.06474714 | 158.9886 | 0.523441 | 2.450221 | 0.02300733 | 0.1953125 | 0.05887481
Surface | rε | f | Génératrice 1 |  |  |  | Génératrice 2 |  |  |  | Génératrice 3 |  |  |  | Moyennes |  |  |  | Ecart type |  |  | Rtth1 | Rtth2 | Remarques/Observations usinage et copeau et cohérence du profil de rugsoité avec le modèle de rugosité théorique
|  |  | Ra | Rz | Rsm | λc | Ra | Rz | Rsm | λc | Ra | Rz | Rsm | λc | Ra | Rz | Rsm | (Rsm - f) / f | Ra | Rz | Rsm
n° | mm | mm/tr | µm | µm | mm | mm | µm | µm | mm | mm | µm | µm | mm | mm | µm | µm | mm | % | µm | µm | mm | µm | µm
1 | 0.8 | 0.4 | [12 empty] | #DIV/0! | #DIV/0! | #DIV/0! | #DIV/0! | #DIV/0! | #DIV/0! | #DIV/0! | 25 | 17.41517
2 |  | 0.2 | [12 empty] | #DIV/0! | #DIV/0! | #DIV/0! | #DIV/0! | #DIV/0! | #DIV/0! | #DIV/0! | 6.25 | 5.933335
3 |  | 0.1 | [12 empty] | #DIV/0! | #DIV/0! | #DIV/0! | #DIV/0! | #DIV/0! | #DIV/0! | #DIV/0! | 1.5625 | 1.46262
4 |  | 0.05 | [12 empty] | #DIV/0! | #DIV/0! | #DIV/0! | #DIV/0! | #DIV/0! | #DIV/0! | #DIV/0! | 0.390625 | 0.1177496
5 |  | 0.025 | [12 empty] | #DIV/0! | #DIV/0! | #DIV/0! | #DIV/0! | #DIV/0! | #DIV/0! | #DIV/0! | 0.09765625 | 0.07229883
Surface | rε | f | Moyennes |  |  |  | Ecart type |  |  | Rtth | Rtth2 | Remarques/Observations usinage et copeau
|  |  | Ra | Rz | Rsm | (Rsm - f) / f | Ra | Rz | Rsm
n° | mm | mm/tr | µm | µm | mm | % | µm | µm | mm | µm | µm
1 | 1.2 | 0.4 | 2.98575 | 13.34 | 0.4012667 | 0.3166667 | 0.5965224 | 1.445637 | 0.002382485 | 16.66667 | 14.26938
2 |  | 0.2 | 0.855 | 4.65 | 0.14469 | -27.655 | 0.417193 | 1.92333 | 0.08414571 | 4.166667 | 4.169594
3 |  | 0.1 | 0.6566667 | 3.53 | 0.07862667 | -21.37333 | 0.1301281 | 1.239637 | 0.02093576 | 1.041667 | 0.6664829
4 |  | 0.05 | 0.785 | 5.585 | 0.0635075 | 27.015 | 0.1408309 | 1.960842 | 0.01045253 | 0.2604167 | 0.002442281
5 |  | 0.025 | 0.3933333 | 3.19 | 0.02844 | 13.76 | 0.2059935 | 1.774852 | 0.01812822 | 0.06510417 | 0.4372277

## resultat_2015_2016 (hidden)
rε | Vc | f |  | Mean | stdv | mesure1 …
mm | m/min | mm/tr
0.4 | 400 | 0.4 | Ra | 3.815556 | 0.6017913 | 3.77 | 3.48 | 3.04 | 3.44 | 4.24 | 3.38 | 5.09 | 4.02 | 3.88
|  |  | Rz | 16.03 | 1.840068 | 15.18 | 14.71 | 14.19 | 16.25 | 14.93 | 15.23 | 20.3 | 16.96 | 16.52
|  |  | Rsm | 0.4005911 | 0.008033795 | 0.3975 | 0.39756 | 0.38428 | 0.39711 | 0.39861 | 0.40578 | 0.41067 | 0.405 | 0.40881
|  | 0.2 | Ra | 1.808889 | 0.4034986 | 1.44 | 1.48 | 2.19 | 1.28 | 2.15 | 1.54 | 1.89 | 2.47 | 1.84
|  |  | Rz | 8.951111 | 1.122146 | 7.67 | 7.83 | 9.07 | 8.53 | 10.52 | 8.24 | 8.36 | 10.76 | 9.58
|  |  | Rsm | 0.1905189 | 0.01933431 | 0.19924 | 0.19393 | 0.19629 | 0.16165 | 0.19955 | 0.15274 | 0.20474 | 0.203 | 0.20353
|  | 0.1 | Ra | 0.6166667 | 0.09852242 | 0.46 | 0.6 |  | 0.6 | 0.6 |  | 0.69 | 0.75
|  |  | Rz | 3.518333 | 0.4719075 | 2.74 | 3.87 |  | 3.69 | 3.98 |  | 3.17 | 3.66
|  |  | Rsm | 0.09190333 | 0.01786974 | 0.06272 | 0.10476 |  | 0.10751 | 0.07764 |  | 0.10259 | 0.0962
|  | 0.05 | Ra | 0.5166667 | 0.3385656 | 0.39 | 0.41 |  | 0.41 | 1.2 |  | 0.28 | 0.41
|  |  | Rz | 3.246667 | 1.572675 | 2.51 | 2.7 |  | 2.73 | 6.42 |  | 2.21 | 2.91
|  |  | Rsm | 0.05237833 | 0.008356383 | 0.04522 | 0.04972 |  | 0.04453 | 0.06688 |  | 0.05132 | 0.0566
|  | 0.025 | Ra | 0.9871429 | 0.523441 | 0.97 | 0.74 |  | 1.52 | 1.87 |  | 0.75 | 0.38 | 0.68
|  |  | Rz | 5.958571 | 2.450221 | 7.29 | 5.47 |  | 8.14 | 8.88 |  | 6.41 | 2.6 | 2.92
|  |  | Rsm | 0.06474714 | 0.02300733 | 0.08993 | 0.06163 |  | 0.0819 | 0.0866 |  | 0.04635 | 0.0594 | 0.02742
rε | Vc | f |  | Mean | stdv | mesure1 …
mm | m/min | mm/tr
1.2 | 400 | 0.4 | Ra | 2.98575 | 0.5965224 | 2.43 | 2.94 | 3.823 | 2.75
|  |  | Rz | 13.34 | 1.445637 | 12.72 | 12.44 | 15.5 | 12.7
|  |  | Rsm | 0.4012667 | 0.002382485 | 0.39963 | 0.40017 |  | 0.404
|  | 0.2 | Ra | 0.855 | 0.417193 |  | 0.56 | 1.15
|  |  | Rz | 4.65 | 1.92333 |  | 3.29 | 6.01
|  |  | Rsm | 0.14469 | 0.08414571 |  | 0.08519 | 0.20419
|  | 0.1 | Ra | 0.6566667 | 0.1301281 | 0.79 | 0.53 | 0.65
|  |  | Rz | 3.53 | 1.239637 | 4.96 | 2.76 | 2.87
|  |  | Rsm | 0.07862667 | 0.02093576 | 0.07148 | 0.0622 | 0.1022
|  | 0.05 | Ra | 0.785 | 0.1408309 | 0.94 | 0.82 | 0.78 | 0.6
|  |  | Rz | 5.585 | 1.960842 | 6.67 | 5.11 | 7.51 | 3.05
|  |  | Rsm | 0.0635075 | 0.01045253 | 0.06166 | 0.07465 | 0.06772 | 0.05
|  | 0.025 | Ra | 0.3933333 | 0.2059935 | 0.61 |  | 0.37 | 0.2
|  |  | Rz | 3.19 | 1.774852 | 4.38 |  | 4.04 | 1.15
|  |  | Rsm | 0.02844 | 0.01812822 | 0.04772 |  | 0.02586 | 0.01174